## ﾏｻﾞｰコイル台帳
0
[27 empty] | 60×30×10 | 1.6 | 124 | 中山
[27 empty] | 75×45×15 | 2.3 | 128 | 神鋼
[27 empty] | 100×50×20 | 3.2 | 179 | 馬鋼
[27 empty] | 125×50×20 |  | 183 | 東鉄
[27 empty] | 150×50×20 |  | 218 | 日鐵
[29 empty] | 224 | 鞍鋼
[29 empty] | 228 | ＪＦＥ
243
249
268
274
0 | 1 | 2 | 3 | 4 | 5 | 6 | 7 | 8 | 9 | 10 | 11 | 12 | 13 | 14 | 15 | 16 | 17 | 18 | 19 | 20 | 21 | 22 | 23 | 24 | 25 | 26 | 27
[12 empty] | 0 | 引 張 試 験 |  |  | 化学成分（％） |  |  |  |  | 曲げ | メッキ | 備 考
|  |  | 0 | [9 empty] | 降伏点 | 引張強さ | 伸び | Ｃ | Ｓi | Ｍn | Ｐ | Ｓ |  |  | #DIV/0! | 0 | #DIV/0! | 0
| ミルシート | 入荷日 | 契約Ｎｏ | 板厚 | 幅 | ﾒｰｶｰ | 重量 | コイルＮo | 規格 | 使用日 |  | 残量 | (N/MM2)245以上 | (N/MM2)400以上 | 23以上 | 0.25(×100)＝25以下 |  |  | 0.04（×1000）＝40以下 |  |  | (G/M2) | 単価 | 合計 | 単価 | 金額 | 備考
Note on I1440: SUNAYAMAA: Ｃ形で使用
Note on I1441: SUNAYAMAA: Ｃ形で使用
Note on I1442: SUNAYAMAA: Ｃ形で使用
Note on K1573: SUNAYAMAA: Ｃ形で使用
Note on I1574: SUNAYAMAA: C形で使用
Note on I1580: SUNAYAMAA: Ｃ形で使用
Note on I1583: SUNAYAMAA: C形で使用
Note on I1587: SUNAYAMAA: Ｃ形で使用
Note on I1589: SUNAYAMAA: C形で使用
Note on I1591: SUNAYAMAA: Ｃ形で使用
Note on I1592: SUNAYAMAA: Ｃ形で使用
Note on I1595: SUNAYAMAA: Ｃ形で使用
Note on I1596: SUNAYAMAA: Ｃ形で使用
Note on I1602: SUNAYAMAA: Ｃ形で使用
Note on I1604: SUNAYAMAA: Ｃ形で使用
Note on I1606: SUNAYAMAA: C形で使用
Note on I1611: SUNAYAMAA: C形で使用
Note on I1613: SUNAYAMAA: C形で使用
Note on I1614: SUNAYAMAA: Ｃ形で使用